## Формула расчета
РАСЧЕТ ТРЕБУЕМОГО УСИЛИЯ ГИБКИ
V | D (min) | R | S (min)
|  |  | 0.5 | 0.8 | 1 | 1.2 | 1.5 | 1.8 | 2 | 2.5 | 3 | 3.5 | 4 | 4.5 | 5 | 6 | 7 | 8 | 9 | 10 | 12 | 15 | 18 | 20
6 | 5 | 1 | 2.5 | 6.5 | 10
8 | 6 | 1.3 | 2 | 5 | 8 | 11
10 | 7 | 1.7 | 1.5 | 4 | 6 | 9 | 13
12 | 9 | 2 |  | 3 | 5 | 7 | 11 | 16
15 | 12 | 2.7 |  |  | 4 | 6 | 9 | 13 | 16
20 | 15 | 3.3 |  |  |  | 4 | 7 | 10 | 12 | 19
26 | 18 | 4.2 |  |  |  |  | 5 | 7.5 | 9 | 14 | 21
30 | 22 | 5 | [5 empty] | 6.5 | 8 | 12 | 19 | 24
32 | 23 | 5.4 | [6 empty] | 7.5 | 11.6 | 17 | 23 | 30
37 | 25 | 5.8 | [7 empty] | 10 | 14.5 | 20 | 26 | 33
42 | 29 | 6.7 | [8 empty] | 13 | 17 | 23 | 29 | 35.5
45 | 32 | 7.5 | [9 empty] | 16 | 21 | 27 | 33 | 48
50 | 36 | 8.3 | [10 empty] | 19 | 24 | 30 | 43 | 58
60 | 43 | 10 | [11 empty] | 20 | 25 | 36 | 49 | 64
70 | 50 | 11.5 | [12 empty] | 21 | 31 | 42 | 55 | 69
80 | 57 | 13.5 | [13 empty] | 27 | 37 | 48 | 60 | 75
90 | 64 | 15 | [14 empty] | 32 | 42 | 54 | 66 | 95
100 | 71 | 17 | [15 empty] | 38 | 48 | 60 | 86 | 134
130 | 90 | 22 | [16 empty] | 37 | 46 | 66 | 103 | 149
180 | 130 | 30 | [17 empty] | 33 | 48 | 75 | 107 | 133
200 | 145 | 33 | [18 empty] | 43 | 67 | 97 | 119
250 | 180 | 42 | [19 empty] | 54 | 77 | 95
Предел прочности Rm, кг/мм2 |  |  |  | Толщина материала S, мм |  |  | Длина гибки L, мм |  |  | Ширины раскрытия матрицы V, мм |  |  | Требуемое усилие Р, тонн
45 |  |  |  | 5 |  |  | 2000 |  |  | 50 |  |  | 63.9
ПЕРЕМЕННЫЕ ИСХОДНЫЕ ВЕЛИЧИНЫ | [12 empty] | Расчетное значение
Note on A28: Введите значение Rm, кг/мм2
Note on E28: Введите значение S в мм.
Note on H28: Введите значение L в мм.
Note on K28: Введите значение V в мм.